## Лист1
Анализ стоимости стеновых конструкций для малоэтажного домостроения при условии постоянного проживания регион г Москва
| Газосиликат/Пенобетон 400 | Каркасная SIP | Срубы из бревна оцилиндровка | Срубы из бревна ручная рубка | Срубы из профилированного бруса | Срубы из клееного бруса 150 | Кирпич силикатный | LOGECO Элитный Экологически чистый Энергоэффективный брус
Срок службы | свед отсутствуют | не менее 40 лет | Более 100 лет | Более 100 лет | более 100 лет | более 100 лет | более 100 лет | более 100 лет дерево более 100 лет пеностекло
ДОСТОИНСТВА МАТЕРИАЛОВ | низкая теплопроводность, легкость, монтажа, экологичность, доступность | низкая теплопроводность, легкость, монтажа, доступность | традиционный материал | традиционный материал | традиционный материал | традиционный материал | традиционный материал | традиционные материалы (дерево и пеностекло) низкая теплопроводность, легкость монтажа, экологичность, доступность
НЕДОСТАТКИ МАТЕРИАЛОВ | высокая степень водопоглощения — поэтому при относительной влажности более 60 % его применение ограничено , требуется дополнительное утепление. Требуется раз в 5-10 лет покрывать фасад защитными красками | Плохая звукоизоляция. Использование химических веществ полистирол, клей для приклеивания ОСБ Возможно проживание грызунов в конструкции. Требуется раз в 5-10 лет покрывать фасад защитными красками | Радиальное растрескивание. Требуется дополнительное утепление радиальное растрескивание бревна усадка после сборки время выстраивания(естественной сушки) 1 год. Требуется раз в 5-10 лет обрабатывать фасад здания консервирующими пропитками | Радиальное растрескивание.Требуется дополнительное утепление радиальное растрескивание бревна усадка после сборки время выстаивания(естественной сушки) 1 год. Требуется раз в 5-10 лет обрабатывать фасад здания консервирующими пропитками | Радиальное растрескивание.Требуется дополнительное утепление радиальное растрескивание бревна усадка после сборки время выстаивания(естественной сушки) 1 год. Требуется раз в 5-10 лет обрабатывать фасад здания консервирующими пропитками | Требуется дополнительное утепление , Большая стоимость. Требуется раз в 5-10 лет обрабатывать фасад здания консервирующими пропитками. | Требуется дополнительное утепление , Большая стоимость. Требуется раз в 5-10 лет покрывать фасад защитными красками | Требуется раз в 5-10 лет обрабатывать фасад здания консервирующими пропитками
Толщина стены По СНИП II 3-79 для г Москва(мм) | 400 | 10+115+10=135 | 220 бревно + 135 + 10 | 220-е бревно + 135 + 10 | брус 150+минвата 150+10 | брус 150+минвата 150+10 | 2700 | 250
Состав стены | краска фасадная/грунтовка/шпаклевка/штукатурка/Газосиликат/Штукатурка/Шпаклевка/Клей/Обои | краска фасадная/грунтовка/шпаклевка/ОСБ/Клей/Экструзия/Клей/ОСБ/Шпаклевка/Клей/Обои | Пропитка защитная/дерево/каркас стеновой профиль/минвата/ГВЛ/шпаклевка/клей/обои | Пропитка защитная/дерево/каркас стеновой профиль/минвата/ГВЛ/шпаклевка/клей/обои | Пропитка защитная/дерево/каркас стеновой профиль/минвата/ГВЛ/шпаклевка/клей/обои | Пропитка защитная/дерево/каркас стеновой профиль/минвата/ГВЛ/шпаклевка/клей/обои | краска фасадная/грунтовка/шпаклевка/штукатурка/Газосиликат/Штукатурка/Шпаклевка/Клей/Обои | Пропитка защитная/дерево/пеностекло/дерево/пеностекло/дерево/пеностекло/дерево
Вид конструкции до ном по СНИП II -3-79
Цена 1 кв.м стены с работой соотв. СНИП II -3-79 | 2450 | 2408 | 3337.75 | 4697 | 4111 | 4426 | 14000 | 2750
Доп Отделка до норм по СНИП -II -3-79 | Штукатурка (наружная/внутренняя ) грунтовка наружная внутренняя покраска наружная оклейка обои внутри | Наружные : шпаклевка грунтовка покраска Внутренние: шпаклевка оклейка обои | Установка Каркас профиль , монтаж мин вата , монтаж ГВЛ, оклейка обои. | Установка Каркас профиль , монтаж мин вата , монтаж ГВЛ, оклейка обои. | Установка Каркас профиль , монтаж мин вата , монтаж ГВЛ, оклейка обои. | Установка Каркас профиль , монтаж мин вата , монтаж ГВЛ, оклейка обои. | Штукатурка (наружная/внутренняя ) грунтовка наружная внутренняя покраска наружная оклейка обои внутри | нет
Толщина стены(мм) ТРАДИЦИОННО НЕ СООТВЕТСТВУЕТ СНИП II-3-79 | 250 | 135 | 180 мм | 180 мм | 150 мм | 150 мм | 800 | 250
Состав стены ТРАДИЦИОННОЕ СТРОИТЕЛЬСТВО - НЕ СООТВЕТСТВУЕТ СНИП II-3-79 | краска фасадная/грунтовка/шпаклевка/штукатурка/Газосиликат/Штукатурка/Шпаклевка/Клей/Обои | краска фасадная/грунтовка/шпаклевка/ОСБ/Клей/Экструзия/Клей/ОСБ/Шпаклевка/Клей/Обои | Пропитка защитная/дерево/каркас стеновой профиль/минвата/ГВЛ/шпаклевка/клей/обои | Пропитка защитная/дерево/каркас стеновой профиль/минвата/ГВЛ/шпаклевка/клей/обои | Пропитка защитная/дерево/каркас стеновой профиль/минвата/ГВЛ/шпаклевка/клей/обои | Пропитка защитная/дерево/каркас стеновой профиль/минвата/ГВЛ/шпаклевка/клей/обои | краска фасадная/грунтовка/шпаклевка/штукатурка/Газосиликат/Штукатурка/Шпаклевка/Клей/Обои | Пропитка защитная/дерево/пеностекло/дерево/пеностекло/дерево/пеностекло/дерево
Вид ТРАДИЦИОННО НЕ СООТВЕТСТВУЕТ СНИП II-3-79
Цена 1 кв.м. стены без отделки и утепления | 1000 | 1537 | 1790.75 | 3150 | 2535 | 2850 | 3950 | 2750
РИСКИ ПРИ ОТСУТСТВИИ ОТДЕЛКИ И ДОП. УТЕПЛЕНИЯ | впитывании влаги (при переходе через нуль возможно разрушение конструкции) ОПАСНО ДЛЯ ЖИЗНИ | набухание ОСБ наружный слой -частичное разрушение попадание влаги в дом потеря здоровья проживающими ОПАСНО ДЛЯ ЖИЗНИ | более сильное растрескивание внешней стороны стены НЕ ОПАСНО | более сильное растрескивание внешней стороны стены НЕ ОПАСНО | более сильное растрескивание внешней стороны стены НЕ ОПАСНО | НЕТ | НЕТ | НЕТ
ремонтные работы раз в 5 лет | Обои/фасад окраска | Обои/фасад окраска | Обработка фасада / обои | Обработка фасада / обои | Обработка фасада / обои | Обработка фасада / обои | Обои/фасад окраска | Фасад пропитка
ремонт цена за 1 кв.м. | 350 | 350 | 300 | 300 | 300 | 300 | 350 | 150
"Экономия" на 200 кв.м. стен Конструкция не соответствует СНИП II -3-79 | 290000 | 174200 | 309400 | 309400 | 315200 | 315200 | 2010000 | 0
Расходы на отопление - ГАЗ. Конструкция СООТВЕТСТВУЕТ СНИП ( 200 кв.м. стен в сезон) | 2871.319 | 2871.319 | 2871.319 | 2871.319 | 2871.319 | 2871.319 | 2871.319 | 2871.319
Расходы на отопление -ЭЛЕКТРИЧЕСТВО. Конструкция СООТВЕТСТВУЕТ СНИП (электричество 200 кв.м. стен в сезон) | 18696.75 | 18696.75 | 18696.75 | 18696.75 | 18696.75 | 18696.75 | 18696.75 | 18696.75
БЕЗ УТЕПЛЕНИЯ Расходы на отопление - ГАЗ конструкция НЕ СООТВЕТСТВУЕТ СНИП (газ 200 кв.м. стен в сезон) | 5775.542 | 2871.319 | 9583.721 | 9583.721 | 11142.11 | 11142.11 | 10277.68 | 2871.319
БЕЗ УТЕПЛЕНИЯ Расходы на отопление - ЭЛЕКТРИЧЕСТВО конструкция НЕ СООТВЕТСТВУЕТ СНИП ( 200 кв.м. стен в сезон) | 37607.76 | 18696.75 | 62404.93 | 62404.93 | 72552.47 | 72552.47 | 66923.68 | 18696.75
За 10 лет ГАЗ Без учета роста стоимости газа ежегодно на 20 % | 29042.23 | 0 | 67124.01 | 67124.01 | 82707.91 | 82707.91 | 74063.6 | 0
За 10 лет Электричество. | 189110.1 | 0 | 437081.8 | 437081.8 | 538557.2 | 538557.2 | 482269.3 | 0
Цена конструкции 200 метров стен по СНИП | 490000 | 481600 | 667550 | 939400 | 822200 | 885200 | 2800000 | 550000
Цена 200 метров БЕЗ УТЕПЛЕНИЯ НЕ СООТВЕТСТВУЕТ СНИП | 200000 | 307400 | 358150 | 630000 | 507000 | 570000 | 790000 | 550000
Цена с учетом расходов на газ | 229042.2 | 307400 | 425274 | 697124 | 589707.9 | 652707.9 | 864063.6 | 550000
Цена с учетом расходов электричество | 389110.1 | 307400 | 795231.8 | 1067081.8 | 1045557.2 | 1108557.2 | 1272269.3 | 550000